## STRAUSS 1
STRAUSS FUNDAÇÕES LTDA
OBRA : FORUM DA JUSTIÇA DO TRABALHO DE CAXAMBU | [10 empty] | RESPONSAVEL TECNICO
Local: AVENIDA ÁPIO CARDOSO - CAXAMBU - MG. | [10 empty] | AMAURI SOARES SOUZA CREA 62618/D
Escala: 1 : 100 |  | Data de execução: Inicio: 20/04/11 - Término: 20/04/11 | [7 empty] | Ref.: 31/873/11 | Furo nº: F02
Revestimento (Diametro = 63,5mm): TRADO ASPIRAL | [10 empty] | Cota: VER LOCAÇÃO
Cota em relação ao R.N. | Amostra | Profundi-dade da camada (m) | Penetração: (golpes / 30 cm) | [6 empty] | Revestimento | f | 76,2 mm
Nível d' água |  |  | _________ 1ª e 2ª penetrações | [6 empty] | Amostrador | f | 34,9 mm
|  |  | ................ 2ª e 3ª penetrações | [7 empty] | f | 50,8 mm
|  |  | Nº de Golpes | [6 empty] | Peso: 65 kg - Altura da Queda: 75 cm.
|  |  | 1ª e 2ª | 2ª e 3ª | 10 |  | 20 | 30 | 40 | Classificação do Material
0.45 |  |  | 0 2 | 0 2
|  | 1.15 | 0 2 | 0 2
|  |  | 0 2 | 0 2
|  | 3.75 | 0 3 | 0 2
|  |  | 0 2 | 0 2
|  |  | 0 2 | 0 2
|  |  | 0 2 | 0 3
|  | 7.30 | 0 9 | 0 9
|  |  | 1 2 | 1 4
|  | 9.80 | 1 5 | 1 7
|  |  | 2 2 | 2 4
|  | 11.20 | 2 6 | 2 9
|  |  | 3 5 | 3 8
|  | 13.30 | 4 7 | 5 0
|  |  | 5 3 | 5 5
|  | 15.10 | 6 1 | 6 6
|  | 16.45 | 40/10
-
Profundidade do nível d'água: |  |  | Amostrador: |  |  | Martelo 65Kg |  |  |  | Folha: F02 | Engenheiro:
Inicial: 0,50 MTS. |  |  | Diam. Inter.: 34,9mm |  |  | Queda = 75cm
Final: 0,45 MTS |  |  | Diam. Exter.: 50,8mm | [6 empty] | Data: 26/04/11
Note on Z18: .:
{
10
1
2
3
4
5
6
7
8
9
11
12
14
15
165
17
18
19
SILTE ARENOSO, COMPACTO DE COR VARIADA.
(BRANCO, CINZA)
13
CAMADA DE AREIA MEDIA, SILTOSA, FOFA DE COR VARIADA. (CINZA)
LIMITE DO FURO 16,45 MTS.
SILTE ARENOSO, MUITO COMPACTO DE COR VARIADA. (BRANCO, CINZA)
SILTE ARENOSO, COMPACTO A MUITO COMPACTO DE COR VARIADA. (BRANCO, CINZA)
ATERRO MISTO C/ ENTULHO
ARGILA ARENOSA, MOLE, DE COR VARIADA. (CINZA)
SILTE ARENOSO, MEDIANAMNETE COMPACTO A COMPACTO DE COR VARIADA. (BRANCO, CINZA)
SILTE ARENOSO, FOFO A MEDIANAMNETE COMPACTO DE COR VARIADA. (BRANCO, CINZA)